## Feuil1
FICHE TECHNIQUE |  |  |  | ABSORBANTS HYDROCARBURES
|  |  |  | Date de Création : | 2008-01-02 | Date Modification : | 2022-03-28
Feuilles absorbantes "spécial hydrocarbures" Réf. HY2003E
Type | Hydrophobe
épaisseur | Simple éco
Finition | Monocouche
Qualité | Non tramé
Couleur | Blanc
Prédécoupé | Non
Composition | 100 % polypropylène
Application | Liquide à base d'hydrocarbures et dérivés
Utilisation | Les feuilles absorbent rapidement les nappes d’hydrocarbures, d’huiles et dérivés, mais pas l’eau. Même saturés, les absorbants en feuilles flottent à la surface de l’eau
Référence | Dimensions | Grammage | Nombre de m² | Conditionnement | Poids (net) Kg | Poids (brut) Kg | Absorption Selon Norme NF T90-360
HY2003E | 30 x 30 cm | 180 g/m² | 18 | 200 feuilles/sac | 3.24 | 3.34 | 54.108
100% en polypropylène, les feuilles pour hydrocarbures ont un fort pouvoir d’absorption, une meilleure résistance mécanique et une plus longue durée d’utilisation qu’un absorbant classique. Les feuilles absorbantes sont parfaitement adaptées au nettoyage standard des sols, des dessus de comptoir, de l’outillage et peuvent servir comme chiffons d’essuyage. Feuilles hydrocarbures avec système de prédécoupe central qui facilite la distribution et permet au produit de se plier en deux.
Destruction par incinération avec un taux de résidus inférieur à 0,02% de cendres